## Sika-2
Sika®-2
Doseringstabell vid användning av produkten som brukstillsats
Besvara nedanstående fråga och erhåll värden i tabellen
Hur många kg cement har du? | 25
Tillsatsmedel [L] | Tillsatsmedel [kg]
5.208333 | 6.614583
ENDAST SIKA®-2 SKALL TILLSÄTTAS, INGET VATTEN FÅR INBLANDAS
ANVÄND STANDARD PORTLAND CEMENT