## Sika-4a
Sika®-4a
Doseringstabell vid användning av produkten som brukstillsats
Besvara nedanstående frågor och erhåll värden i tabellen
Hur många kg bruk har du? | 40
Hur stor vattenmängd [L] anges på säcken? | 3.2
Temperatur [ºC] | Vatten [L] | Tillsatsmedel [dl] | Tillsatsmedel [kg]
Varmare än -1 | 4.654545 | 4.654545 | 0.5725091
Mellan -1 och -3 | 4.551111 | 5.688889 | 0.6997333
Mellan -4 och -5 | 4.388571 | 7.314286 | 0.8996571
Mellan -6 och -10 | 4.096 | 10.24 | 1.25952